## 名称等
新技術名称 | 超保水・透水性ブロック「グリーンビズｇ」 (日本道路(株)商品名：レインボーエコロブロックBIZ)
申請者名 |  | 小松精練株式会社 (本社：石川県能美市浜町ヌ167番地)
開発会社名 |  | 小松精練株式会社、日本道路株式会社
問合せ先 | 会 社 名 | 小松精練株式会社
| 担当部署 | 研究開発部 先端材料グループ
| 担 当 者 | 富樫 宏介
| 住 所 | 石川県能美市浜町ヌ167番地
| Ｔ Ｅ Ｌ | 0761-55-8083
| Ｆ Ａ Ｘ | 0761-55-8097
| Ｅ－ｍａｉｌ | k_togashi@komatsuseiren.co.jp
新技術ホームページ

## 概要図、写真
概要図、写真等
【 新技術の内容 】
形状 | 100×200×60mm
（歩道用）
100×200×80mm
（小型駐車場用）
曲げ強度 | 3 MPa 以上
保水量 | 0.20-0.25 g/cm3
成型
北陸ブロック㈱
超微多孔性のグリーンビズの特長（保水性・透水性）を活かしてドライモルタルでインターロッキングタイプの新商品を開発。
超保水性
軽量
透水性
凍結防止
耐久性
従来、保水性ブロックは表面が凍結しているのに対し、『グリーンビズg』は表面が凍結していません。
⇒これは、発泡セラミックス『グリーンビズ』を骨材としているのでデッドエア層が断熱効果を発揮し、温度変化を抑制しています。
形状・物性
グリーンビズgは、発泡セラミックスを骨材とした透水＆超保水性のブロックです。
優れた保水量と保水持続効果が特徴です。
発泡セラミックスの特性に由来して保水性と透水性の両方の機能を呈し、従来の保水ブロックにはない高い保水特性と保水持続性を発揮します。
①保水量は13～17L/m2。（1平方メートルあたり、2LのPETボトル8本分）を保水します（通常保水ブロックの1.5倍相当）。雨水を保水、長期間打ち水効果を発揮し、ヒートアイランド現象を緩和します。
②透水性能も兼ね備えているため、水たまりが出来にくく、冬季も凍結しにくいので、安全・安心な3R推進エコ素材です。
基本サイズは、歩道用：100×200×60、200×200×60、300×300×60（平板タイプ）、駐車場用：100×200×80、200×200×80、300×300×80（平板タイプ）他を取り揃えています。